## Foglio1
VOCE DI CAPITOLATO ¦ COPERTURE IN LATEROCEMENTO
TETTO FERRARA
DESCRIZIONE |  |  | Quantità | Prezzo unitario | TOTALE
Fornitura e posa in opera del pacchetto TETTO FERRARA, coibentazione naturale per coperture in laterocemento, con inclinazione >10°, fino a 1.200 mslm; tutti i componenti sono certificati CE secondo EN 13171, coordinati e provenienti da singolo fornitore per garantire le prestazioni e la durata nel tempo, la resistenza allo strappo, alla trazione e al carico del vento; il sistema è conforme ai CAM (p.ti 2.3.2 - 2.3.5.5 - 2.4.1.1 - 2.4.1.3 - 2.4.2.9 - 2.6.4). Il pacchetto è composto da: INTESANA EVO 145, membrana di tenuta all'aria e freno al vapore igrovariabile SD 0,05-2,00m, certificata ISO 16000 e classe A+ (decreto francese) per le emissioni in ambiente interno (VOC); realizzata in polipropilene antiscivolo, impermeabile all'acqua classe W1, resistente alla pioggia battente, resistente all'invecchiamento secondo EN 1296 e EN 1931; applicazione sopra l'estradosso dei tetti a falde; posa con nastro adesivo TESCON VANA e ORCON MULTIBOND, con durata dell'incollaggio certificata per 100 anni. PANNELLO ISOLANTE NATURATHERM a bordo dritto con spigolo vivo in fibra di legno vergine di douglasia da coltivazioni certificate PEFC, posato a strati incrociati, di cui il primo interposto a listoni paralleli alla gronda a intervalli netti di 600 o 1.200mm; conduttività termica dichiarata λD = 0,038 W/mK, resistenza a compressione >60 kPa, densità ca. 120 kg/m³, capacità termica massica (c): 2.400 J/kgK, assorbimento d’acqua WS< 1, certificato Biosafe. STAMISOL ADVANCED PACK 350, membrana sottotetto permeabile al vapore con valore SD ~0,9m, spessore 0,5 mm, peso 350 gr/m², impermeabile all'acqua classe W1 anche dopo invecchiamento, resistente al vento e alla pioggia battente, con test per ogni lotto di produzione; resistenza permanente ai raggi UV, non necessita di protezione ulteriore nella zona vicino alla gronda; certificata Eco Bau 1 e Greenguard Gold per l'emissione di sostanze organiche volatili (VOC); posa a giunti sovrapposti con STAMCOLL N55 oppure saldato a caldo; sigillatura e raccordi di pareti, scossaline, compluvi, camini, finestre e impianti con gli appositi accessori Stamisol. |  |  | m²
TETTO FERRARA con COIBENTAZIONE NATURATHERM da 60+80 mm di spessore |  |  | 0 | 0 | 0
| SOVRAPPREZZO per ogni 20 mm DI COIBENTAZIONE AGGIUNTIVA |  | 0 | 0 | 0
| SOVRAPPREZZO per MEMBRANA SOLITEX UM per COPERTURE IN LAMIERA |  | 0 | 0 | 0
| Sovrapprezzo per montaggio su coperture con geometrie complesse |  | 0 | 0 | 0
VARIANTE AD ALTE PRESTAZIONI - TETTO FERRARA PLUS
Variante ad alte prestazioni del sistema Tetto Ferrara, configurabile a seconda delle esigenze: per coperture quasi piane con pendenza minima di 5° e/o per coperture sottoposte a condizioni climatiche difficili (in alta quota, zone di mare esposte a umidità e salsedine, ecc).
Membrana di tenuta all'aria e freno a vapore igrovariabile INTESANA 210 ad alte prestazioni |  |  | 0 | 0 | 0
PANNELLI ISOLANTI NATURATHERM PLUS ad alta resistenza (λD = 0,040 W/mK) |  |  | 0 | 0 | 0
Membrana sottotetto permeabile al vapore EXTREME PACK 500 da 520 gr/m² |  |  | 0 | 0 | 0
TOTALE CAPPOTTO |  |  |  |  | 0
VOCE DI CAPITOLATO ¦ COPERTURE IN LATEROCEMENTO
TETTO FERRARA
ACCESSORI |  |  | Quantità | Prezzo unitario | TOTALE
TESCON VANA Nastro adesivo universale con supporto in feltro intonacabile
durata dell'incollaggio garantita 100 anni, certificato Biosafe per la salubrità dell'aria. |  | m | 0 | 0 | 0
ORCON MULTIBOND Collante di giunzione elastico in rotolo |  | m | 0 | 0 | 0
ORCON F Sigillante universale in cartucce per raccordi di ogni tipo |  | pz | 0 | 0 | 0
ROFLEX Membrane passatubo (specificare il tipo e il diametro) |  | pz | 0 | 0 | 0
KAFLEX Accessori passacavo per la tenuta all'aria (spcificare il tipo di installazione) |  | pz | 0 | 0 | 0
STAMISOL STAMCOLL N55 colla a contatto ad alta resistenza |  | pz | 0 | 0 | 0
STAMISOL STAMCOLL AS colla in cartucce senza solventi |  | pz | 0 | 0 | 0
STAMISOL PATCH / PATCH XL per l'impearmibilizzazione dei fori vite |  | pz | 0 | 0 | 0
STAMISOL Elemento di raccordo per tubi di ventilazione con foro |  | pz | 0 | 0 | 0
STAMISOL Elemento di raccordo senza foro |  | pz | 0 | 0 | 0
STAMISOL Angoli preformati |  | pz | 0 | 0 | 0
STAMISOL Elemento di raccordo per finestre a falda e lucernari |  | pz | 0 | 0 | 0
STAMISOL guarnizione per chiodi |  | pz | 0 | 0 | 0
STAMISOL guarnizioni per viti |  | pz | 0 | 0 | 0
PRESSFIX accessorio per la posa uniforme dei nastri adesivi
Trattamento protettivo per la tenuta all’aria e per la protezione delle strutture, quali foro finestra e sporti, eseguito con AEROSANA VISCONN |  | m | 0 | 0 | 0
TOTALE CAPPOTTO PIÙ ACCESSORI |  |  |  |  | 0